## Planilha1
| TABELA ORIENTATIVA PARA CATÁLISE E DILUIÇÃO DE TINTAS |  | DS23 REV02 24/05/2024
REFERÊNCIA | MP2533 - PRIMER ACAB.PU CINZA N6,5 S/B | MP3306 - PRIM AC PU VERM 3020 ESP.
Endurecedor / Catalisador | MP3307 (Diluição 25%) | MP3307(Diluição 25%)
Thinner | MP1961 (Diluição 25%) | MP1961 (Diluição 25%)
Retardador | MP3310 (Diluição 10% a 25%)*** | MP3310 (Diluição 10% a 25%)***
Catálise | 4 x 1 | 4 x 1
Diluição | 25 a 50% | 25 a 50%
Demãos | 2 a 3 demãos | 2 a 3 demãos
Intervalos | 10 a 20 minutos | 10 a 20 minutos
Viscosidade | 18 a 22 segundos ** | 18 a 22 segundos **
Secagem ao toque | 20 a 30 minutos | 20 a 30 minutos
Secagem ao manuseio | 2 a 3 horas * | 2 a 3 horas *
Camada recomendada | mínima 50µm | mínima 50µm
Pot-life | 2 a 3 horas | 2 a 3 horas
Flash Off | mínimo 20 mínutos | mínimo 20 mínutos
* Secagem em temperatura ambiente, a cura em estufa é feita durante 30 a 50 minutos na temperatura de 50° a 60°C, não considerando o tempo de flash off.
** Viscosidade verificada em copo ford #4.
***Em dias frios abaixo de 20° e dias com alta umidade pode-se diminuir o retardador para até 10%. A diferença para atingir a viscosidade desejada, aumentar com thinner, caso ferva retomar parâmetro normal, porém sempre mantendo a viscosidade de 18 a 22s.
Pot-Life: Tempo máximo que a tinta pode ser utilizada após ser feita a mistura com catalisador e solvente para não perder sua propriedade.
Flash Off: Tempo mínimo que a peça deve esperar para receber a cura pelo processo de estufa, sem comprometer o acabamento.