## Planilha1
| TABELA ORIENTATIVA PARA CATÁLISE E DILUIÇÃO DE TINTAS | DS23 REV03 22/04/2025
REFERÊNCIA | MP2533 - PRIMER ACAB.PU CINZA N6,5 S/B - MP3306 - PRIM AC PU VERM 3020 ESP. - MP3522 PR AC PU ACR AZUL - MP3524 P AC PU ACR VERDE
Endurecedor / Catalisador | MP3307 (Diluição 25%)
Thinner | MP1961 (Diluição 25%)*** Temperatura 10°C a 20°C = 100% Temperatura 20°C a 25°C = 80% Temperatura 25°C a 30°C = 50% Temperatura 30°C a 35°C = 50% Acima de 35°C = 0
Retardador | MP3310 (Diluição 25%)*** Temperatura 10°C a 20°C = 0% Temperatura 20°C a 25°C = 20% Temperatura 25°C a 30°C = 50% Temperatura 30°C a 35°C = 80% Acima de 35°C = 100%
Catálise | 4 x 1
Diluição | 25 a 50%
Demãos | 2 a 3 demãos
Intervalos | 10 a 20 minutos
Viscosidade | 18 a 24 segundos **
Secagem ao toque | 20 a 30 minutos
Secagem ao manuseio | 2 a 3 horas *
Camada recomendada | mínima 50µm
Pot-life | 2 a 3 horas
Flash Off | mínimo 15 mínutos
* Secagem em temperatura ambiente, a cura em estufa é feita durante 30 a 50 minutos na temperatura de 50° a 60°C, não considerando o tempo de flash off.
** Viscosidade verificada em copo ford #4.
***Para a diluição com Thinner e Retardador levar em consideração a variação da temperatura citada para realizar a mistura. A diferença para atingir a viscosidade desejada, aumentar com thinner, caso ferva retomar parâmetro normal, porém sempre mantendo a viscosidade de 18 a 24s.
Pot-Life: Tempo máximo que a tinta pode ser utilizada após ser feita a mistura com catalisador e solvente para não perder sua propriedade.
Flash Off: Tempo mínimo que a peça deve esperar para receber a cura pelo processo de estufa, sem comprometer o acabamento.